## Табл 1
Электронное приложение. Таблица 1. Химический состав пирита по данным РСМА
Supplementary Material. Table 1. Chemical composition of pyrite, EMPA data
Образец / Sample | No | Fe | Co | Ni | Cu | As | S | Сумма / Total | Примечание / Comment
Михеевское
M1-9/15 Py | 39 | 44.164 | 0.134 | 0.283 | 0.634 | 5.444 | 48.559 | 99.237
M1-9/15 Py | 40 | 45.398 | 0.071 | 0.058 | 0.752 | 0.261 | 53.557 | 100.455
Новониколаевское
N-2204/117.6 | 6* | 47.08 | 0.19 |  |  |  | 53.37 | 100.64
N-2204/117.6 | 10* | 47.1 | 0.12 |  |  |  | 53.78 | 101
N-2204/124.8 | 26 | 46.454 |  |  |  |  | 52.673 | 99.235 | Профиль от центра к краю
N-2204/124.8 | 27 | 46.408 |  |  |  |  | 52.696 | 99.232
N-2204/124.8 | 28 | 46.469 | 0.06 |  |  |  | 52.75 | 99.307
N-2204/124.8 | 29 | 46.819 |  |  |  |  | 52.919 | 99.803
N-2204/124.8 | 30 | 46.359 |  |  |  |  | 52.572 | 99.02
N-2204/124.8 | 31 | 46.005 |  |  |  |  | 52.909 | 98.97
N-2204/124.8 | 32 | 46.408 |  |  |  |  | 53.04 | 99.587
N-2204/124.8 | 33 | 46.553 | 0.06 |  |  |  | 52.992 | 99.631
N-2204/124.8 | 34 | 46.281 | 0.064 |  |  |  | 52.593 | 98.946
N-2204/124.8 | 35 | 46.432 |  |  |  | 0.939 | 52.053 | 99.556
N-2204/124.8 | 36 | 45.764 | 0.064 |  |  | 1.41 | 51.766 | 99.045
N-2204/124.8 | 37 | 45.934 |  |  |  | 1.981 | 51.289 | 99.298
N-2204/124.8 | 38 | 46.613 |  |  |  | 1.373 | 51.894 | 99.967
N-2204/124.8 | 39 | 46.043 |  |  |  | 1.408 | 51.717 | 99.221
N-2204/124.8 | 40 | 46.507 |  |  |  |  | 52.752 | 99.373
N-2204/124.8 | 41 | 46.392 |  |  |  | 0.791 | 52.283 | 99.54
N-2204/124.8 | 42 | 46.502 | 0.06 |  |  | 1.736 | 51.625 | 100.002
N-2204/124.8 | 43 | 46.099 |  |  |  | 1.5 | 51.705 | 99.421
N-2204/124.8 | 44 | 46.546 |  |  |  | 1.091 | 52.093 | 99.823
N-2204/124.8 | 45 | 46.234 | 0.07 |  |  | 1.589 | 51.694 | 99.614
N-2204/124.8 | 46 | 46.306 | 0.063 |  |  | 0.286 | 51.909 | 98.624
N-2204/124.8 | 47 | 46.038 |  |  | 0.196 | 0.663 | 52.12 | 99.087
N-2204/124.8 | 48 | 46.74 |  |  |  |  | 52.757 | 99.612
N-2204/124.8 | 49 | 46.254 | 0.067 |  |  | 0.408 | 52.431 | 99.163
N-2204/124.8 | 50 | 45.885 |  | 0.078 |  | 0.205 | 52.578 | 98.865
N-2204/124.8 | 51 | 46.09 |  |  |  | 0.739 | 52.098 | 98.991
Предел обнаружения (3σ) |  |  | 0.06 | 0.06 | 0.09 | 0.05
Примечание.
* – энергодисперсионный анализ
пустая клетка– содержания ниже предела обнаружения
Note.
Hereinafter: * - SEM EDS analysis.
Empty cell - below detection limit.

## Табл 2
Электронное приложение. Таблица 2. Химический состав арсенопирита по данным РСМА
Supplementary Material. Table 2. Chemical composition of arsenopyrite, EMPA data
Образец / Sample |  | Мас. % / Wt. % | [8 empty] | Формульные коэффициенты (для n = 3) / Formula units (for n = 3)
| No | As | Fe | S | Ni | Zn | Sb | Co | Cu | Total | As | Fe | S | Ni | Zn | Sb | Co | Cu | (As+Sb)/S | As,at%
Михеевское / Mikheevskoe
M1-9/15 | 23 | 44.073 | 35.734 | 20.916 |  |  |  | 0.059 | 0.095 | 100.877 | 0.936771 | 1.018863 | 1.038912 | 0.000339 | 0.000891 | 0 | 0.00159 | 0.002388 | 0.9016846 | 31.2257
M1-9/15 | 24 | 42.52 | 36.006 | 22.109 |  |  | 0.064 |  |  | 100.699 | 0.894381 | 1.015956 | 1.086747 | 0.000219 | 0.00024 | 0.000825 | 0.000369 | 0.000768 | 0.8237483 | 29.8127
M1-9/15 | 25 | 41.103 | 36.327 | 23.23 | [5 empty] | 100.66 | 0.855126 | 1.013805 | 1.12938 | 0.000138 | 0.000261 | 0.000231 | 0.0006 | 0.000381 | 0.7573686 | 28.5042
M1-9/15 | 26 | 49.085 | 33.872 | 17.049 |  |  | 0.741 |  | 0.173 | 100.92 | 1.089792 | 1.008813 | 0.884532 | 0.000186 | 0.00111 | 0.010128 | 0.000924 | 0.004515 | 1.243505 | 36.3264
M1-9/15 | 27 | 45.239 | 34.452 | 19.392 |  |  | 1.577 |  |  | 100.66 | 0.984324 | 1.005582 | 0.986025 | 0 | 0.000171 | 0.021111 | 0.001044 | 0.001644 | 1.019685 | 32.8108
M1-9/15 | 28 | 43.42 | 35.584 | 21.335 | 0.153 | 0.108 |  |  | 0.251 | 100.851 | 0.919308 | 1.01064 | 1.055619 | 0.004143 | 0.002619 | 0 | 0.001368 | 0.006261 | 0.870871 | 30.6436
M1-9/15 | 29 | 40.67 | 36.598 | 23.473 |  |  |  | 0.063 |  | 100.804 | 0.842079 | 1.016514 | 1.135764 | 0.00096 | 0.000924 | 0.000666 | 0.001668 | 0.001425 | 0.7420071 | 28.0693
M1-9/15 | 30 | 48.703 | 34.045 | 17.021 |  |  | 0.878 | 0.067 | 0.154 | 100.868 | 1.082619 | 1.015191 | 0.884181 | 0 | 7.5e-05 | 0.012012 | 0.001893 | 0.004029 | 1.238017 | 36.0873
M1-9/15 | 31 | 44.198 | 34.977 | 19.52 |  |  | 1.758 |  | 0.208 | 100.661 | 0.959937 | 1.019067 | 0.990747 | 0 | 0 | 0.02349 | 0.001422 | 0.005334 | 0.9926116 | 31.9979
M1-9/15 | 38 | 42.4 | 35.211 | 22.277 | 0.121 |  |  | 0.082 | 0.642 | 100.733 | 0.891225 | 0.992838 | 1.094262 | 0.003246 | 7.2e-05 | 0.000258 | 0.002202 | 0.015897 | 0.8146888 | 29.7075
M1554/729.8 | 1* | 42.64 | 32.15 | 22.39 | [5 empty] | 97.18 | 0.9267008 | 0.9378879 | 1.135411 | 0 | 0 | 0 | 0 | 0 | 0.8161807 | 30.89003
M1554/729.8 | 2* | 41.11 | 33.21 | 22.96 |  |  | 1.28 |  |  | 98.56 | 0.8806345 | 0.954915 | 1.147617 | 0 | 0 | 0.01683372 | 0 | 0 | 0.7820278 | 29.35448
M1554/729.8 | 3* | 42.51 | 32.69 | 22.76 | [5 empty] | 97.96 | 0.9142181 | 0.9436724 | 1.14211 | 0 | 0 | 0 | 0 | 0 | 0.8004645 | 30.47394
М-6-4/16 | 16* | 43.59 | 36.13 | 22.13 |  |  |  | 0.13 |  | 101.98 | 0.9088252 | 1.011135 | 1.076593 | 0 | 0 | 0 | 0.003446699 | 0 | 0.8441676 | 30.29417
М-6-4/16 | 21* | 42.69 | 35.57 | 21.84 |  |  |  | 0.11 |  | 100.21 | 0.9048628 | 1.012018 | 1.080155 | 0 | 0 | 0 | 0.002964939 | 0 | 0.8377159 | 30.16209
М-6-4/16 | 26* | 41.57 | 35.96 | 22.83 | [5 empty] | 100.36 | 0.8714343 | 1.011864 | 1.116702 | 0 | 0 | 0 | 0 | 0 | 0.7803642 | 29.04781
М-6-4/16 | 29* | 42.26 | 35.61 | 22.08 |  |  |  | 0.12 |  | 100.07 | 0.8945071 | 1.011752 | 1.090511 | 0 | 0 | 0 | 0.003229997 | 0 | 0.820264 | 29.8169
М-3/16 | 1* | 43.26 | 35.43 | 21.41 |  |  |  | 0.14 |  | 100.24 | 0.9207379 | 1.012204 | 1.063268 | 0 | 0 | 0 | 0.00378917 | 0 | 0.8659505 | 30.69126
М-3/16 | 2* | 42.92 | 35.35 | 21.77 | [5 empty] | 100.04 | 0.9121128 | 1.008384 | 1.079503 | 0 | 0 | 0 | 0 | 0 | 0.8449373 | 30.40376
М-3/16 | 3* | 40.71 | 36.18 | 22.8 |  |  |  | 0.12 |  | 99.81 | 0.8562907 | 1.021495 | 1.119004 | 0 | 0 | 0 | 0.003209726 | 0 | 0.7652256 | 28.54302
М-3/16 | 4* | 41.92 | 35.76 | 21.95 |  |  |  | 0.15 |  | 99.78 | 0.8898459 | 1.018917 | 1.087188 | 0 | 0 | 0 | 0.004049033 | 0 | 0.8184836 | 29.66153
[19 empty] | 0.7420071 | 28.0693
[19 empty] | 1.243505 | 36.3264
[19 empty] | 0.8752366 | 30.69164
Новониколаевское / Novonikolaevskoe
Н2204/117.5 | 7 | 41.857 | 36.165 | 22.048 |  |  | 0.197 |  |  | 100.267 | 0.883586 | 1.024747 | 1.085992 | 0.001477674 | 0 | 0.002553106 | 0.000590568 | 0.0009212776 | 0.8159719 | 29.45287
Н2204/117.5 | 8 | 42.282 | 36.415 | 21.682 |  |  | 0.04 |  |  | 100.419 | 0.894313 | 1.033861 | 1.070065 | 0.0004588035 | 0.0001937885 | 0.0005194168 | 0.0004572455 | 0 | 0.8362412 | 29.81043
Н2204/117.5 | 34* | 41.17 | 35.14 | 22.16 | [5 empty] | 98.47 | 0.8819316 | 1.010423 | 1.107645 | 0 | 0 | 0 | 0 | 0 | 0.7962223 | 29.39772
Н2204/117.5 | 35* | 42.89 | 34.78 | 21.08 |  |  |  | 0.12 |  | 98.87 | 0.9262549 | 1.008212 | 1.062238 | 0 | 0 | 0 | 0.003295507 | 0 | 0.8719843 | 30.87516
Н2204/117.5 | 1* | 43.53 | 34.97 | 20.88 |  |  |  | 0.13 | 0.72 | 100.23 | 0.9314246 | 1.00439 | 1.042477 | 0 | 0 | 0 | 0.003537276 | 0.01817187 | 0.8934729 | 31.04749
Предел обнаружения (3σ) |  |  |  |  | 0.06 | 0.1 | 0.06 | 0.06 | 0.09 | [9 empty] | 0.7962223 | 29.39772
[19 empty] | 0.8934729 | 31.04749
[19 empty] | 0.8427785 | 30.11673

## Табл 3
Электронное приложение. Таблица 3. Химический состав сфалерита по данным РСМА
Supplementary Material. Table 3. Chemical composition of sphalerite, EMPA data
|  | Мас. % / Wt.% | [10 empty] | Мол. % / Mol. %
Образец / Sample | № | S | Fe | Cu | Cd | Zn | Mn | Se | Sn | In | Bi | Total | ZnS | FeS | CuS | CdS
M-7/244.6 | 1 | 33.64 | 2.954 | 0.094 | 0.259 | 63.748 | [5 empty] | 100.808 | 94.5073 | 5.126079 | 0.1428563 | 0.2237678
M-7/244.6 | 2 | 33.386 | 3.143 | 0.243 | 0.354 | 63.444 | [5 empty] | 100.678 | 93.88258 | 5.442887 | 0.3699011 | 0.3046362
M-7/244.6 | 3 | 33.588 | 3.064 | 0.272 | 0.33 | 63.681 | [5 empty] | 101.029 | 94.00902 | 5.29441 | 0.4131575 | 0.2834172
M-48/137.8 | 20 | 33.105 | 4.093 |  | 0.244 | 62.081 | 0.062 |  |  |  |  | 99.624 | 92.63936 | 7.148739 | 0 | 0.2119053
M-48/137.8 | 21 | 32.948 | 3.47 | 0.28 | 0.214 | 62.239 | 0.069 |  |  |  |  | 99.24 | 93.29373 | 6.088303 | 0.4317945 | 0.1861737
М-3/16 | 16* | 34.19 | 4.13 |  | 0.38 | 62.32 | [5 empty] | 101.02 | 92.4881 | 7.183763 | 0 | 0.3281357
М-3/16 | 5* | 33.84 | 4.15 |  | 0.55 | 62.64 | [5 empty] | 101.18 | 92.35669 | 7.171471 | 0 | 0.4718356
М-3/16 | 6* | 33.85 | 3.94 |  | 0.36 | 62.58 | [5 empty] | 100.74 | 92.83859 | 6.850665 | 0 | 0.310747
М-3/16 | 6* | 33.15 | 3.19 |  | 0.21 | 62.72 | [5 empty] | 99.27 | 94.20104 | 5.615441 | 0 | 0.1835187
М-3/16 | 9* | 33.38 | 3.37 | 0.11 | 0.24 | 61.72 |  |  |  |  | 0.95 | 99.76 | 93.62478 | 5.991538 | 0.1718548 | 0.21183
М-7/16 | 6* | 33.25 | 1.7 | 0.36 | 0.27 | 64.9 | [5 empty] | 100.46 | 96.26174 | 2.9553 | 0.5499403 | 0.2330152
М-7/16 | 8* | 33.26 | 1.41 | 0.52 | 0.32 | 65.08 | [5 empty] | 100.59 | 96.48009 | 2.449925 | 0.793958 | 0.276027
N-2204/117.5 | 38* | 33.07 | 0.76 |  | 0.23 | 65.16 | [5 empty] | 99.22 | 98.45194 | 1.345861 | 0 | 0.2022006
N-2204/117.5 | 39* | 33.11 | 0.79 | 0.24 | 0.24 | 64.83 |  | 0.23 | 0.25 |  |  | 99.69 | 98.01529 | 1.399872 | 0.3737086 | 0.2111254
N-2204/117.5 | 20* | 32.56 | 1.83 | 1.12 | 0.27 | 62 |  |  |  | 1.29 |  | 99.07 | 94.72091 | 3.276792 | 1.762285 | 0.24001
N-2204/126 | 24* | 33.53 | 0.88 | 0.26 | 0.36 | 66.46 | [5 empty] | 101.49 | 97.78038 | 1.517461 | 0.3939751 | 0.3081806
N-2204/126 | 26* | 33.48 | 0.35 |  | 0.35 | 66.23 | [5 empty] | 100.41 | 99.08165 | 0.6136914 | 0 | 0.3046618
Z-3601/204.3 | 21 | 32.082 | 0.172 |  | 0.47 | 66.951 | [5 empty] | 99.776 | 99.29543 | 0.2989814 | 0 | 0.4055846
Z-3601/204.3 | 22 | 32.302 | 0.431 | 0.19 | 0.525 | 66.356 | [5 empty] | 99.883 | 98.50613 | 0.7499009 | 0.2904963 | 0.4534755
Z-3601/204.3 | 23 | 31.803 | 0.197 | 0.08 | 0.416 | 66.429 | [5 empty] | 99.006 | 99.17095 | 0.3446962 | 0.1230044 | 0.3613529
Z-3601/204.3 | 24 | 32.321 | 0.194 | 0.111 | 0.487 | 66.493 |  |  |  | 0.087 |  | 99.798 | 99.06872 | 0.3387707 | 0.1703286 | 0.4221833
Z-3601/204.3 | 30 | 32.264 | 0.615 | 0.551 | 0.672 | 66.123 | [5 empty] | 100.401 | 97.52325 | 1.0631 | 0.8369726 | 0.5766819
Z-3601/204.3 | 31 | 32.37 | 0.205 | 0.144 | 0.701 | 66.152 | [5 empty] | 99.654 | 98.81035 | 0.3588863 | 0.2215266 | 0.6092407
Z-3601/204.3 | 32 | 32.282 | 0.192 | 0.476 | 0.57 | 65.755 | [5 empty] | 99.373 | 98.43279 | 0.3368649 | 0.7338748 | 0.4964749
Z-3601/204.3 | 36 | 31.377 | 0.172 | 0.579 | 0.526 | 66.216 | [5 empty] | 98.999 | 98.36012 | 0.2994526 | 0.8858061 | 0.454625
Предел обнаружения (3σ) |  |  | 0.05 | 0.06 | 0.09 |  | 0.05 |  | 0.05 | 0.06

## Табл 4
Электронное приложение. Таблица 4. Химический состав минералов группы блёклых руд по данным РСМА
Supplementary Material. Table 4. Chemical composition of fahlores, EMPA data
|  | Мас. % / Wt. % | [13 empty] | Формульные коэффициенты (для n = 29) / Formula units (for n = 29)
Образец / Sample | No. | Cu | Ag | Fe | Zn | Cd | Hg | Pb | Sb | As | Te | Bi | S | Se | Total | Cu | Ag | Me+ | Fe | Zn | Cd | Hg | Pb | Me++ | Sb | As | Te | Bi | SME+++ | S | Se | nMe | XSb | XFe
Novonikolaevskoe
N-2204/117.5 | 2 | 41.756 | 0.474 | 3.843 | 4.338 |  |  |  | 2.625 | 18.001 |  | 0.361 | 27.888 | 0.092 | 99.426 | 9.868179 | 0.06599505 | 9.934174 | 1.03343 | 0.9963499 | 0 | 0 | 0 | 2.02978 | 0.3237862 | 3.608549 | 0 | 0.02594395 | 3.958279 | 13.06027 | 0.01749905 | 13.07777 | 0.08179975 | 0.5091339
N-2204/117.5 | 3 | 42.2 | 0.416 | 4.112 | 4.076 |  |  | 0.095 | 0.239 | 19.688 | 0.074 | 0.315 | 28.179 | 0.14 | 99.534 | 9.867429 | 0.05730596 | 9.924735 | 1.09405 | 0.9262537 | 0 | 0 | 0.00681304 | 2.027116 | 0.02916758 | 3.904909 | 0.008617636 | 0.02239819 | 3.965093 | 13.05671 | 0.02634681 | 13.08306 | 0.00735609 | 0.5397074
N-2204/117.5 | 4 | 42.318 | 0.521 | 3.889 | 4.119 |  |  | 0.087 | 0.923 | 19.076 |  | 0.296 | 28.245 | 0.092 | 99.641 | 9.906774 | 0.07185545 | 9.97863 | 1.035947 | 0.9371371 | 0 | 0 | 0.006246722 | 1.979331 | 0.1127768 | 3.78802 | 0 | 0.02107219 | 3.921869 | 13.10284 | 0.01733418 | 13.12017 | 0.02875588 | 0.5233824
N-2204/117.5 | 5 | 42.245 | 0.512 | 4.114 | 4.133 |  |  |  | 1.285 | 18.986 |  | 0.288 | 27.992 | 0.167 | 99.841 | 9.90297 | 0.07070904 | 9.973679 | 1.097354 | 0.9415855 | 0 | 0 | 0 | 2.03894 | 0.1572187 | 3.775212 | 0 | 0.02053021 | 3.952961 | 13.00291 | 0.03150758 | 13.03442 | 0.03977238 | 0.5381984
N-2204/117.5 | 6 | 42.573 | 0.452 | 4.106 | 4.206 |  |  |  | 0.796 | 19.099 |  | 0.288 | 28.205 | 0.109 | 99.968 | 9.934045 | 0.06213627 | 9.996181 | 1.090193 | 0.9538177 | 0 | 0 | 0 | 2.04401 | 0.09694287 | 3.780248 | 0 | 0.02043597 | 3.897627 | 13.04171 | 0.02047042 | 13.06218 | 0.02487228 | 0.5333596
N-2204/117.5 | 9 | 43.176 | 0.314 | 4.122 | 4.023 |  |  |  | 0.219 | 19.659 |  | 0.247 | 28.296 | 0.146 | 100.283 | 10.01563 | 0.04291218 | 10.05855 | 1.088019 | 0.9069645 | 0 | 0 | 0 | 1.994983 | 0.02651497 | 3.868256 | 0 | 0.01742384 | 3.912195 | 13.00702 | 0.02725821 | 13.03427 | 0.006777516 | 0.5453774
N-2204/117.5 | 10 | 42.175 | 0.354 | 3.975 | 4.179 |  |  | 0.096 | 1.07 | 19.142 |  | 0.345 | 28.215 | 0.129 | 99.747 | 9.870471 | 0.04880911 | 9.91928 | 1.058552 | 0.9505158 | 0 | 0 | 0.006890961 | 2.015959 | 0.1307006 | 3.800037 | 0 | 0.02455346 | 3.955291 | 13.08517 | 0.02429858 | 13.10947 | 0.03304448 | 0.5250862
N-2204/117.5 | 11 | 42.283 | 0.391 | 4.074 | 4.122 |  |  |  | 0.486 | 19.513 |  | 0.228 | 28.404 | 0.142 | 99.807 | 9.854638 | 0.05368667 | 9.908324 | 1.080409 | 0.9336564 | 0 | 0 | 0 | 2.014066 | 0.05911832 | 3.857596 | 0 | 0.01615923 | 3.932873 | 13.1181 | 0.02663616 | 13.14474 | 0.01503184 | 0.536432
N-2204/117.5 | 14 | 42.483 | 0.209 | 3.159 | 5.203 | 0.219 |  |  | 1.461 | 19.063 |  | 0.174 | 28.02 | 0.118 | 100.147 | 9.936666 | 0.02879961 | 9.965465 | 0.8407512 | 1.182724 | 0.02895878 | 0 | 0 | 2.052434 | 0.1783556 | 3.782113 | 0 | 0.01237615 | 3.972845 | 12.98704 | 0.02221345 | 13.00926 | 0.04489366 | 0.4096361
N-2204/117.5 | 15 | 42.81 | 0.262 | 3.295 | 4.913 | 0.147 |  |  | 1.409 | 18.838 |  | 0.169 | 28.061 | 0.183 | 100.148 | 10.00472 | 0.03607247 | 10.04079 | 0.8762086 | 1.115863 | 0.01942172 | 0 | 0 | 2.011493 | 0.1718627 | 3.734326 | 0 | 0.01201039 | 3.9182 | 12.99509 | 0.03442066 | 13.02952 | 0.04386267 | 0.4356011
N-2204/117.5 | 16 | 42.399 | 0.276 | 3.624 | 4.644 |  |  |  | 1.078 | 18.435 |  | 0.359 | 28.324 | 0.105 | 99.404 | 9.938412 | 0.03811407 | 9.976526 | 0.9665892 | 1.057932 | 0 | 0 | 0 | 2.024521 | 0.1318837 | 3.665408 | 0 | 0.02558979 | 3.822881 | 13.15626 | 0.01980884 | 13.17607 | 0.0344985 | 0.4774409
N-2204/117.5 | 17 | 42.258 | 0.265 | 4.062 | 4.433 |  |  |  | 0.991 | 19.203 |  | 0.306 | 28.033 | 0.085 | 99.825 | 9.893923 | 0.03655277 | 9.930476 | 1.082161 | 1.008699 | 0 | 0 | 0 | 2.09086 | 0.1211 | 3.813699 | 0 | 0.02178672 | 3.956586 | 13.00606 | 0.01601721 | 13.02208 | 0.0306072 | 0.5175674
2204/117.5 | 33 | 42 | 0.55 | 4.06 | 4.01 |  |  |  | 0.51 | 19.51 |  |  | 28.19 |  | 98.83 | 9.860941 | 0.07607582 | 9.937017 | 1.084645 | 0.9149927 | 0 | 0 | 0 | 1.999637 | 0.0624957 | 3.885475 | 0 | 0 | 3.947971 | 13.11538 | 0 | 13.11538 | 0.01582983 | 0.5424207
2204/117.6 | 2 | 42.38 | 0.3 | 4.06 | 4.46 |  |  |  | 0.31 | 19.79 |  |  | 28.54 | 0.37 | 99.84 | 9.807668 | 0.04090166 | 9.84857 | 1.069112 | 1.003099 | 0 | 0 | 0 | 2.072211 | 0.03744358 | 3.884798 | 0 | 0 | 3.922241 | 13.08806 | 0.06891519 | 13.15698 | 0.009546477 | 0.5159281
2204/117.6 | 5 | 41.65 | 0.34 | 4.67 | 4.68 |  |  |  | 1.14 | 18.43 |  | 1.44 | 28.08 |  | 100.43 | 9.739014 | 0.04683751 | 9.785851 | 1.242537 | 1.063531 | 0 | 0 | 0 | 2.306067 | 0.1391284 | 3.655469 | 0 | 0.1023937 | 3.896991 | 13.01109 | 0 | 13.01109 | 0.03570149 | 0.538812
2204/117.6 | 11 | 40.87 | 0.47 | 5.32 | 4.16 |  |  |  | 1.2 | 18.1 |  | 0 | 28.14 | 0.36 | 98.26 | 9.614539 | 0.06513832 | 9.679677 | 1.424058 | 0.9510894 | 0 | 0 | 0 | 2.375148 | 0.1473384 | 3.611771 | 0 | 0 | 3.759109 | 13.11791 | 0.06816081 | 13.18607 | 0.03919503 | 0.5995662
NN-2204/117.6 | 19 | 41.24 | 0.36 | 3.77 | 4.97 |  |  |  | 1.15 | 18.37 |  | 0 | 27.84 |  | 97.7 | 9.809208 | 0.05044669 | 9.859655 | 1.02035 | 1.148883 | 0 | 0 | 0 | 2.169233 | 0.1427658 | 3.706314 | 0 | 0 | 3.84908 | 13.12203 | 0 | 13.12203 | 0.03709088 | 0.4703735
2204/101 | 15 | 42.55 | 0 | 4.83 | 3.64 |  |  |  | 1.63 | 19.02 |  | 0 | 28.82 |  | 100.49 | 9.818384 | 0 | 9.818384 | 1.268177 | 0.8162929 | 0 | 0 | 0 | 2.08447 | 0.1963084 | 3.722792 | 0 | 0 | 3.9191 | 13.17805 | 0 | 13.17805 | 0.05009018 | 0.6083931
N-2204/124.8 | 18 | 42.553 | 0.126 | 5.146 | 2.92 |  |  | 0.107 | 0.366 | 19.589 |  | 0.296 | 27.977 |  | 99.189 | 9.976867 | 0.01740401 | 9.994271 | 1.37286 | 0.6653514 | 0 | 0 | 0.007694379 | 2.045905 | 0.04478741 | 3.895777 | 0 | 0.02110409 | 3.961668 | 12.99816 | 0 | 12.99816 | 0.01130519 | 0.6710279
N-2204/124.8 | 19 | 42.167 | 0.118 | 4.98 | 3.004 |  |  | 0.129 | 1.459 | 18.858 |  | 0.261 | 27.984 | 0.126 | 99.124 | 9.921352 | 0.01635668 | 9.937709 | 1.333275 | 0.6869139 | 0 | 0 | 0.009309228 | 2.029499 | 0.1791696 | 3.76367 | 0 | 0.01867452 | 3.961515 | 13.04742 | 0.02386037 | 13.07128 | 0.04522756 | 0.6569482
N-2204/124.8 | 23 | 38.708 | 0.291 | 2.559 | 7.174 |  | <0.09 | 0.097 | 8.99 | 12.777 |  | 1.922 | 26.742 | <0.07 | 99.567 | 9.510542 | 0.04212233 | 9.552664 | 0.7154301 | 1.71305 | 0.03208685 | 0 | 0.007309742 | 2.467877 | 1.152856 | 2.662878 | 0 | 0.1436047 | 3.959339 | 13.02012 | 0 | 13.02012 | 0.2911739 | 0.289897
N-2204/124.8 | 24 | 36.471 | 0.825 | 2.123 | 7.282 |  | <0.09 | 0.124 | 22.223 | 3.684 |  | 1.892 | 24.928 | <0.07 | 99.675 | 9.512663 | 0.126772 | 9.639435 | 0.6300816 | 1.845905 | 0 | 0 | 0.009919777 | 2.485906 | 3.025297 | 0.8150642 | 0 | 0.1500674 | 3.990429 | 12.88423 | 0 | 12.88423 | 0.7581384 | 0.2534615
N-2204/124.8 | 25 | 40.77 | 0.226 | 2.401 | 5.965 |  | 0.105 |  | 6.795 | 14.511 |  | 1.564 | 27.027 | 0.104 | 99.541 | 9.899197 | 0.03232828 | 9.931525 | 0.6633516 | 1.407583 | 0 | 0.008077088 | 0 | 2.079011 | 0.861112 | 2.988645 | 0 | 0.11548 | 3.965237 | 13.0039 | 0.02032362 | 13.02423 | 0.2171653 | 0.3190707
N-2204/124.8 | 3* | 39.84 | 0.29 | 2.8 | 6.17 | 0.14 |  |  | 8.53 | 13.38 |  | 1.67 | 27.2 |  | 100.02 | 9.669796 | 0.04146779 | 9.711264 | 0.7733007 | 1.455417 | 0.01921041 | 0 | 0 | 2.247928 | 1.080582 | 2.754685 | 0 | 0.1232609 | 3.958528 | 13.08228 | 0 | 13.08228 | 0.2729758 | 0.344006
N-2204/124.8 | 4* | 37.03 | 1.06 | 1.73 | 7.05 |  |  |  | 23.77 | 3.48 |  | 2.65 | 25.57 |  | 102.34 | 9.477429 | 0.1598297 | 9.637258 | 0.5038199 | 1.753598 | 0 | 0 | 0 | 2.257418 | 3.175243 | 0.7554989 | 0 | 0.2062498 | 4.136991 | 12.96833 | 0 | 12.96833 | 0.7675246 | 0.2231841
N-2204/124.8 | 5* | 39.79 | 0.24 | 2.41 | 6.68 |  |  |  | 8.4 | 13.22 |  | 1.41 | 26.72 |  | 98.87 | 9.767244 | 0.03470757 | 9.801952 | 0.6731433 | 1.593598 | 0 | 0 | 0 | 2.266741 | 1.076188 | 2.752627 | 0 | 0.1052514 | 3.934067 | 12.99724 | 0 | 12.99724 | 0.2735562 | 0.2969652
N-2204/124.8 | 6* | 37.04 | 0.74 | 2.09 | 7.07 |  |  |  | 18.38 | 5.9 |  | 1.79 | 25.66 |  | 98.67 | 9.52987 | 0.1121664 | 9.642036 | 0.6118637 | 1.767826 | 0 | 0 | 0 | 2.37969 | 2.468155 | 1.287614 | 0 | 0.140049 | 3.895818 | 13.08246 | 0 | 13.08246 | 0.6335396 | 0.257119
N-2204/124.8 | 8* | 42.36 | 0.15 | 5.15 | 2.8 |  |  |  | 1.09 | 19.34 |  |  | 28.43 |  | 99.32 | 9.879653 | 0.02061066 | 9.900263 | 1.366738 | 0.63467 | 0 | 0 | 0 | 2.001408 | 0.1326854 | 3.826132 | 0 | 0 | 3.958818 | 13.13951 | 0 | 13.13951 | 0.03351642 | 0.6828883
N-2204/124.8 | 11* | 40.71 | 0.29 | 2.4 | 5.96 |  |  |  | 7.01 | 14.14 |  | 1.63 | 27.29 |  | 99.43 | 9.86398 | 0.04139653 | 9.905377 | 0.6616902 | 1.403465 | 0.01369814 | 0 | 0 | 2.078853 | 0.8865026 | 2.906152 | 0 | 0.1201018 | 3.912756 | 13.10301 | 0 | 13.10301 | 0.2265673 | 0.3182958
N-2204/124.8 | 14* | 36.68 | 0.72 | 1.46 | 6.95 |  |  |  | 20.83 | 5.22 |  | 1.88 | 25.42 |  | 99.16 | 9.517596 | 0.110064 | 9.62766 | 0.4310654 | 1.752617 | 0 | 0 | 0 | 2.183682 | 2.820968 | 1.148911 | 0 | 0.1483429 | 4.118221 | 13.07044 | 0 | 13.07044 | 0.6849967 | 0.197403
N-2204/124.8 | 15* | 39.08 | 0.22 | 1.53 | 6.72 | 0.11 |  |  | 8.69 | 13.03 |  | 2 | 27.46 |  | 98.84 | 9.591828 | 0.03181152 | 9.623639 | 0.4272978 | 1.602951 | 0.01526336 | 0 | 0 | 2.045512 | 1.113211 | 2.712745 | 0 | 0.1492752 | 3.975232 | 13.35562 | 0 | 13.35562 | 0.2800368 | 0.2088952
Zapadnoe
Z-3601/213.8 | 1 | 41.444 |  | 1.378 | 6.294 |  |  |  | 14.216 | 9.531 |  |  | 26.912 | 0.093 | 100.075 | 10.17421 | 0.01041325 | 10.18462 | 0.3849289 | 1.501654 | 0 | 0.002644381 | 0 | 1.889227 | 1.821492 | 1.984701 | 0 | 0.005001779 | 3.811195 | 13.09186 | 0.01837512 | 13.11024 | 0.477932 | 0.2037494
Z-3601/213.8 | 2 | 42.389 |  | 1.456 | 6.317 |  |  |  | 11.953 | 10.694 |  |  | 26.567 | 0.115 | 99.592 | 10.39212 | 0.005344015 | 10.39747 | 0.4061672 | 1.505103 | 0.007345774 | 0 | 0 | 1.918616 | 1.529463 | 2.223868 | 0.001343101 | 0 | 3.754674 | 12.90655 | 0.02269119 | 12.92924 | 0.407349 | 0.211698
Z-3601/213.8 | 3 | 39.425 | 0.229 | 1.072 | 6.951 |  |  |  | 21.703 | 4.602 |  |  | 25.479 |  | 99.625 | 10.08716 | 0.03451814 | 10.12167 | 0.3120931 | 1.728417 | 0.01706828 | 0.001945425 | 0 | 2.059524 | 2.898196 | 0.9987607 | 0.001146844 | 0 | 3.898103 | 12.91802 | 0.002677003 | 12.9207 | 0.7434887 | 0.1515365
Z-3601/213.8 | 4 | 41.945 | 0.088 | 1.355 | 6.57 |  |  |  | 11.849 | 11.207 |  |  | 27.196 |  | 100.335 | 10.17253 | 0.01257322 | 10.18511 | 0.3739217 | 1.548526 | 0.01672705 | 0 | 0 | 1.939175 | 1.499829 | 2.305452 | 0 | 0 | 3.805281 | 13.06985 | 0.0005855698 | 13.07044 | 0.394144 | 0.1928251
Z-3601/213.8 | 5 | 42.489 | 0.084 | 1.992 | 5.972 |  |  |  | 8.249 | 13.206 |  |  | 28.067 | 0.158 | 100.252 | 10.10997 | 0.01177518 | 10.12175 | 0.5393307 | 1.381012 | 0.0004035574 | 0 | 0.0003648961 | 1.921111 | 1.024438 | 2.665401 | 0.003199647 | 0 | 3.693038 | 13.23384 | 0.03025791 | 13.2641 | 0.2773971 | 0.2807389
Z-3601/213.8 | 9 | 40.957 | 0.168 | 1.066 | 6.774 |  |  |  | 15.236 | 8.84 |  |  | 26.62 | 0.072 | 99.81 | 10.14008 | 0.02450402 | 10.16458 | 0.3003052 | 1.629906 | 0 | 0 | 0 | 1.930211 | 1.968771 | 1.85645 | 0 | 0.005797153 | 3.831018 | 13.05984 | 0.01434677 | 13.07419 | 0.5139027 | 0.1555815
Z-3601/213.8 | 10 | 42.032 | 0.093 | 1.272 | 6.456 |  |  |  | 11.687 | 10.654 |  |  | 26.845 | 0.106 | 99.249 | 10.30495 | 0.01343272 | 10.31839 | 0.3548505 | 1.538274 | 0.01441484 | 0 | 0 | 1.90754 | 1.495478 | 2.215626 | 0 | 0 | 3.711104 | 13.04205 | 0.02091608 | 13.06297 | 0.4029738 | 0.1860253
Z-3601/213.8 | 11 | 43.069 |  | 1.596 | 6.433 |  |  |  | 7.838 | 13.706 |  |  | 27.431 |  | 100.261 | 10.29578 | 0.007464237 | 10.30325 | 0.4341301 | 1.494557 | 0.004594986 | 0 | 0 | 1.933282 | 0.9779369 | 2.779222 | 0 | 0.0045071 | 3.761666 | 12.9943 | 0.007503566 | 13.0018 | 0.2599744 | 0.224556
Z-3601/213.8 | 12 | 42.33 | 0.102 | 1.323 | 6.648 |  |  |  | 11.915 | 10.43 |  |  | 26.417 | 0.099 | 99.375 | 10.41193 | 0.01478081 | 10.42671 | 0.3702844 | 1.589199 | 0.008621552 | 0.001558545 | 0.002187797 | 1.971852 | 1.529636 | 2.176132 | 0 | 0 | 3.705768 | 12.87607 | 0.01959868 | 12.89567 | 0.4127717 | 0.1877851
Z-3601/213.8 | 13 | 42.34 | 0.123 | 1.325 | 6.448 |  |  |  | 10.498 | 12.199 |  |  | 27.537 | 0.078 | 100.608 | 10.17551 | 0.01741507 | 10.19292 | 0.3623377 | 1.506033 | 0 | 0.002284193 | 0 | 1.870655 | 1.316809 | 2.486837 | 0.003590801 | 0 | 3.807236 | 13.1141 | 0.01508719 | 13.12919 | 0.34587 | 0.1936956
Z-3601/213.8 | 14 | 40.97 | 0.204 | 1.09 | 6.467 |  |  |  | 15.19 | 7.882 |  |  | 26.889 | 0.053 | 98.873 | 10.18874 | 0.02988819 | 10.21863 | 0.3084419 | 1.56301 | 0.009560356 | 0 | 0 | 1.881012 | 1.97162 | 1.66268 | 0 | 0.0045375 | 3.638838 | 13.25091 | 0.01060813 | 13.26152 | 0.5418268 | 0.1639766
Z-3601/213.8 | 15 | 40.916 | 0.169 | 1.424 | 6.566 |  |  |  | 18.409 | 6.706 |  |  | 26.729 | 0.079 | 101.105 | 10.10835 | 0.02459736 | 10.13294 | 0.4003035 | 1.576493 | 0.004329715 | 0.003052515 | 0 | 1.984179 | 2.373712 | 1.405298 | 0 | 0.00277971 | 3.78179 | 13.08538 | 0.01570806 | 13.10109 | 0.6276691 | 0.2017477
Z-3601/213.8 | 16 | 40.826 | 0.103 | 1.194 | 6.689 |  |  |  | 18.73 | 6.303 |  |  | 26.718 | 0.083 | 100.698 | 10.12715 | 0.01505229 | 10.1422 | 0.3370134 | 1.61256 | 0.007292297 | 0 | 0 | 1.956865 | 2.424929 | 1.32622 | 0 | 0 | 3.751149 | 13.13321 | 0.01657055 | 13.14978 | 0.6464497 | 0.172221
Z-3601/213.8 | 17 | 41.955 | 0.136 | 1.598 | 6.286 |  |  |  | 11.957 | 10.774 |  |  | 27.382 | 0.123 | 100.301 | 10.16145 | 0.01940554 | 10.18085 | 0.4403936 | 1.479621 | 0.003560048 | 0.004910866 | 0 | 1.928485 | 1.511489 | 2.213434 | 0 | 0 | 3.724923 | 13.14176 | 0.02397648 | 13.16574 | 0.4057772 | 0.2283624
Z-3601/213.8 | 18 | 41.751 |  | 1.427 | 6.348 |  |  |  | 13.22 | 9.885 |  |  | 26.291 |  | 99.141 | 10.34416 | 0.01080127 | 10.35496 | 0.4022949 | 1.528514 | 0.002801359 | 0.004238657 | 0 | 1.937849 | 1.709506 | 2.077412 | 0.002714662 | 0 | 3.789633 | 12.90779 | 0.009770858 | 12.91756 | 0.4511007 | 0.2075987
Z-3601/213.8 | 19 | 42.031 | 0.079 | 1.602 | 6.098 |  |  |  | 11.889 | 11.161 |  |  | 26.543 |  | 99.604 | 10.31208 | 0.01141875 | 10.3235 | 0.4472306 | 1.454013 | 0.005409434 | 0.004974654 | 0 | 1.911628 | 1.522414 | 2.322723 | 0 | 0.002536684 | 3.847674 | 12.90456 | 0.01263761 | 12.9172 | 0.3956713 | 0.2339528
Z-3601/213.8 | 20 | 43.139 | 0.046 | 2.062 | 5.672 |  |  |  | 7.498 | 13.979 |  |  | 27.715 |  | 100.198 | 10.27283 | 0.00645346 | 10.27928 | 0.5587287 | 1.312684 | 0.002961783 | 0 | 0 | 1.874375 | 0.9319149 | 2.823669 | 0 | 0 | 3.755584 | 13.0783 | 0.01245781 | 13.09076 | 0.2481411 | 0.298088
Z-3601/204.3 | 25 | 39.293 | 0.174 | 0.564 | 7.327 |  |  |  | 23.748 | 3.053 |  |  | 25.514 |  | 99.853 | 10.10235 | 0.02635549 | 10.1287 | 0.1649979 | 1.830785 | 0.0168607 | 0.003828346 | 0 | 2.016472 | 3.186728 | 0.665812 | 0 | 0 | 3.85254 | 12.99877 | 0.003517745 | 13.00229 | 0.8271758 | 0.08182504
Z-3601/204.3 | 26 | 41.216 |  | 0.709 | 7.252 | 0.262 |  |  | 14.756 | 9.03 |  |  | 26.326 |  | 99.67 | 10.23198 | 0.004387629 | 10.23637 | 0.2002776 | 1.749669 | 0.03677102 | 0 | 0 | 1.986717 | 1.911936 | 1.901513 | 0.004203757 | 0.001509853 | 3.819163 | 12.95076 | 0.006993108 | 12.95775 | 0.5006165 | 0.1008083
Z-3601/204.3 | 27 | 42.091 | 0.093 | 0.68 | 7.098 | 0.412 |  |  | 9.41 | 12.764 |  |  | 27.315 | 0.074 | 100.022 | 10.17128 | 0.01323988 | 10.18452 | 0.1869768 | 1.666965 | 0.0562852 | 0.00421071 | 0 | 1.914438 | 1.186826 | 2.616321 | 0.003610543 | 0 | 3.806757 | 13.07989 | 0.01439218 | 13.09428 | 0.3117682 | 0.09766666
Z-3601/204.3 | 28 | 43.23 |  | 0.975 | 7.35 | 0.332 |  |  | 5.198 | 15.318 |  |  | 26.851 |  | 99.497 | 10.38721 | 0.003680459 | 10.39089 | 0.2665697 | 1.716348 | 0.04509853 | 0.006927258 | 0 | 2.034943 | 0.6518699 | 3.122005 | 0 | 0.005333931 | 3.779209 | 12.78471 | 0.01024939 | 12.79496 | 0.1724885 | 0.1309961
Z-3601/204.3 | 29 | 39.344 | 0.528 | 0.49 | 9.086 | 0.228 |  |  | 16.635 | 7.292 |  |  | 24.039 |  | 97.803 | 10.21225 | 0.08074054 | 10.29299 | 0.1447209 | 2.292027 | 0.0334571 | 0.0132396 | 0 | 2.483445 | 2.253599 | 1.605489 | 0 | 0 | 3.859087 | 12.36448 | 0 | 12.36448
Z-3601/204.3 | 33 | 38.54 | 0.962 | 0.197 | 7.401 | 0.19 |  |  | 25.526 | 2.057 |  |  | 25.2 |  | 100.094 | 10.01067 | 0.1472113 | 10.15788 | 0.05822505 | 1.868297 | 0.02790072 | 0 | 0 | 1.954423 | 3.460548 | 0.453214 | 0 | 0.0007898818 | 3.914552 | 12.97085 | 0.0022996 | 12.97315 | 0.8840215 | 0.02979143
Z-3601/204.3 | 34 | 38.963 | 0.492 | 0.171 | 7.043 |  |  |  | 24.405 | 2.437 |  |  | 25.411 |  | 99.092 | 10.12835 | 0.07534708 | 10.2037 | 0.05057955 | 1.779297 | 0.01572464 | 0 | 0.000318913 | 1.84592 | 3.31113 | 0.5373531 | 0 | 0 | 3.848483 | 13.08955 | 0.01234374 | 13.1019 | 0.8603727 | 0.02740073
Z-3601/204.3 | 35 | 39.134 | 0.652 | 0.223 | 7.18 | 0.279 |  |  | 24.661 | 2.399 |  |  | 25.345 |  | 99.93 | 10.12787 | 0.09940912 | 10.22728 | 0.06566909 | 1.805895 | 0.04082052 | 0 | 0 | 1.912384 | 3.331082 | 0.5266375 | 0.0006444639 | 0.004092398 | 3.862456 | 12.99788 | 0 | 12.99788 | 0.8624258 | 0.03433886
Z-3601/204.3 | 37 | 38.991 | 0.669 | 0.26 | 7.518 | 0.13 |  |  | 25.771 | 1.756 |  |  | 25.056 |  | 100.236 | 10.12311 | 0.102327 | 10.22543 | 0.07680954 | 1.89695 | 0.0190811 | 0.002303105 | 0 | 1.995144 | 3.49214 | 0.3867156 | 0 | 0.001263224 | 3.880118 | 12.89074 | 0.008567255 | 12.8993 | 0.9000085 | 0.03849824
Предел обнаружения (3σ) |  |  | 0.08 | 0.06 | 0.1 | 0.13 | 0.09 | 0.08 | 0.09 |  | 0.06 | 0.08 |  | 0.07

## Табл 5-7
Электронное приложение. Таблица 5. Химический состав самородного золота (мас.%) по данным РСМА
Supplementary Material. Table 5. Chemical composition of native gold (wt.%), EMPA data
Sample | No. | Au | Ag | Cu | Hg | Fe | Total | проб-ность
N-2204/117.5 | 1 | 82.651 | 15.92 | 0.151 |  | 0.308 | 99.03 | 837.2095
N-2204/117.5 | 12 | 84.571 | 14.762 | 0.363 |  | 0.415 | 100.111 | 848.2888
N-2204/117.5 | 13 | 84.53 | 14.831 |  |  | 0.145 | 99.506 | 850.7362
N-2204/117.5 | 28* | 86.14 | 15.86 |  |  | 0.56 | 102.56 | 844.5098
N-2204/117.5 | 30* | 84.28 | 14.99 |  |  | 0.32 | 99.59 | 848.9977
N-2204/117.5 | 37* | 84.57 | 15.52 | 0.48 |  | 0.51 | 101.08 | 840.9068
N-2204/126 | 25* | 82.7494 | 16.87828 |  |  | 0.372315 | 100** | 830.5864
Предел обнаружения (3σ) |  | 0.33 | 0.04 | 0.09 | 0.14 | 0.06
Примечания:
* – энергодисперсионный анализ
** – анализ нормирован из-за малого размера выделения
пустая клетка– содержания ниже предела обнаружения
Электронное приложение. Таблица 6. Химический состав минералов Bi и Hg по данным СЭМ-ЭДС
Supplementary Material. Table 6. Chemical composition of Bi and Hg minerals, SEM-EDS data
Образец / Sample | No. | Мас. % / Wt. % | [9 empty] | Формульные коэффициенты для n = 6 (айкинит), 5 (теллуровисутит) и 2 (цумоит и колорадоит ) / Formula units for n = 6 (aikinite), 5 (tellurobismithinite), and 2 (tsumoite and coloradoite) | [8 empty] | Минерал / Mineral
|  | S | Te | Fe | Cu | As | Ag | Pb | Bi | Hg | Total | S | Te | Fe | Cu | As | Ag | Pb | Bi | Hg
N-2204/124.8 | 17* | 15.54 |  | 0.8 | 11.01 | 0.74 | 0.21 | 33.85 | 36.1 |  | 98.25 | 2.85281 |  | 0.08392159 | 1.018557 | 0.05796185 | 0.01142266 | 0.9606387 | 1.014688 |  | Айкинит
N-1103/57.6 | * |  | 47 | [5 empty] | 53 |  | 100** |  | 2.961268 | [5 empty] | 2.038732 |  | Теллуровисмутит
GN4/119.9 | * |  | 40.69767 | [5 empty] | 59.30233 |  | 100** |  | 1.058412 | [5 empty] | 0.9415884 |  | Цумоит
GN4/119.9 | * | 5.7 | 33.8 | 4.7 | [5 empty] | 55.9 | 100** |  | 0.9746599 | [6 empty] | 1.02534 | Колорадоит
Примечание:
** – здесь и в табл. 8, 9, анализы нормированы из-за малого размера выделения
Note:
** - here and in Tables 8 and 9, the analyses are normalized because of small grain size.
Электронное приложение. Таблица 7. Химический состав ферберита (мас.%) по данным РСМА
Supplementary Material. Table 7. Chemical composition of ferberite (wt.%), EMPA data
Образец / Sample | Мас. % / Wt. % | [7 empty] | Формульные коэффициенты для O = 4 / Formula units for O=4
| No. | FeO | MnO | CaO | SrO | WO3 | Nb2O5 | Total | Fe | Mn | W | O
N-2204/124.8 | 21 | 23.656 | 0.75 |  |  | 75.424 |  | 99.83 | 0.9892938 | 0.03180676 | 0.9788994 | 4
N-2204/124.8 | 22 | 24.474 | 0.554 |  |  | 74.885 |  | 99.913 | 1.01392 | 0.02327463 | 0.9628049 | 4
Предел обнаружения (3σ) |  |  | 0.06 | 0.03 | 0.12 |  | 0.05

## Табл 8-10
Электронное приложение. Таблица 8. Химический состав касситерита по данным СЭМ-ЭДС
Supplementary Material. Table 8. Chemical composition ofcassiterite, SEM+EDS data
Образец / Sample | No. | Мас. % / Wt. %
|  | SiO2 | TiO2 | FeO | SnO2 | Сумма / Total
GN-4/128.4 | 10* | 0.5758157 | 0.4414587 | 1.238004 | 97.74472 | 100**
GN-4/128.4 | 11* | 0.9315866 |  | 1.203299 | 97.87482 | 100**
Электронное приложение. Таблица 9. Химический состав минералов In и Sn по данным СЭМ-ЭДС
Supplementary Material. Table 9. Chemical composition of In and Sn minerals, SEM-EDS data
Образец / Sample | No. | Мас. % / Wt. % | [7 empty] | Ат. % / At. %
|  | S | Mn | Fe | Cu | Zn | In | Sn | Сумма / Total | S | Mn | Fe | Cu | Zn | In | Sn
GN-4/128.4 | 5* | 37.99031 | 0 | 14.39833 | 6.268402 | 29.86988 | 11.49207 |  | 100** | 53.60921 | 0 | 11.61022 | 4.492962 | 20.75089 | 4.512497
GN-4/128.4 | 6* | 33.05553 | 0.1305352 | 18.94769 | 8.635405 | 24.28959 | 14.94126 |  | 100** | 51.4913 | 0.1185209 | 16.86584 | 6.832536 | 18.62716 | 6.476332
GN-4/128.4 | 7* | 36.15081 | 0 | 20.19864 | 18.01966 | 8.695652 | 2.249924 | 14.69545 | 100** | 55.76196 | 0 | 17.80345 | 14.1181 | 6.603267 | 0.9656952 | 6.095453
Электронное приложение. Таблица 10. Химический состав герсдорфита месторождения Новониколаевское по данным РСМА
Supplementary Material. Table 10. Chemical composition of gersdorfite from the Novonikolaevskoe deposit, EMPA data
Образец / Sample | № | Мас. % / Wt. % | [8 empty] | Формульные коэффициенты для n = 3 / Formula units for n=3 | [7 empty] | As/S
|  | S | Fe | Co | Ni | Cu | As | Se | Pb | Сумма / Total | S | Fe | Co | Ni | Cu | As | Se | Pb
N-2204/101* | 13 | 19.65 | 1.15 | 0.41 | 34.25 | 0.41 | 43.36 | 0.53 | 1.31 | 101.07 | 1.008827 | 0.03390221 | 0.01145515 | 0.9608371 | 0.01062237 | 0.9528945 | 0.01105152 | 0.01040962 | 0.9445564
N-2204/101* | 14 | 19.74 | 1.03 | 0.58 | 34.44 | 0.27 | 42.95 |  | 1.78 | 100.79 | 1.019378 | 0.03054227 | 0.007587777 | 0.9718209 | 0.007036155 | 0.9494074 | 0 | 0.01422714 | 0.9313592
N-2204/101* | 16 | 19.62 | 0.67 | 0.59 | 34.5 |  | 44.49 | 0.41 |  | 100.28 | 1.013651 | 0.0198765 | 0 | 0.9739649 | 0 | 0.9839045 | 0.008603299 | 0 | 0.9706543
N-2204/101* | 17 | 19.57 | 9.34 | 1.17 | 25 |  | 43.85 | 0.41 |  | 99.34 | 1.020498 | 0.2796687 | 0 | 0.7123544 | 0 | 0.9787956 | 0.008683542 | 0 | 0.9591355
N-2204/101* | 18 | 19.44 | 2.32 | 0.6 | 32.85 |  | 43.77 | 0.56 | 1.5 | 101.04 | 1.00694 | 0.06900347 | 0 | 0.929774 | 0 | 0.9704762 | 0.01178113 | 0.01202562 | 0.9637879
N-2204/101* | 19 | 19.67 | 6.03 | 4.58 | 25.5 | 0.25 | 43.37 |  |  | 99.4 | 1.055757 | 0.1858458 | 0.007302344 | 0.7478849 | 0.006771473 | 0.9964382 | 0 | 0 | 0.9438136
N-2204/101* | 20 | 19.33 | 1.06 | 0.37 | 34.15 | 0.12 | 43.29 |  |  | 98.32 | 1.012825 | 0.03189218 | 0.003421734 | 0.9777506 | 0.003172979 | 0.9709376 | 0 | 0 | 0.958643
N-2204/101* | 21 | 19.44 | 0.98 | 0.57 | 33.65 |  | 42.6 | 0.56 | 1.85 | 99.65 | 1.020667 | 0.02954538 | 0 | 0.9654009 | 0 | 0.9574113 | 0.01194174 | 0.0150338 | 0.9380253
N-2204/101* | 22 | 19.51 | 1.07 | 0.4 | 33.63 | 0.46 | 42.95 | 0.45 | 1.08 | 99.55 | 1.014063 | 0.03193503 | 0.01301152 | 0.9551454 | 0.0120656 | 0.9555911 | 0.009499748 | 0.008688418 | 0.9423388
N-2204/101* | 23 | 19.97 | 0.42 | 0.26 | 34.68 |  | 43.59 |  |  | 98.92 | 1.03614 | 0.01251312 | 0 | 0.9832283 | 0 | 0.9681184 | 0 | 0 | 0.9343509

## Табл 11
Электронное приложение. Таблица 11. Химический состав хлорита по данным СЭМ-ЭДС
Supplementary Material. Table 11. Chemical composition of chlorite, SEM+EDS data
| Михеевское / Mikheevskoe | [15 empty] | Новониколаевское / Novonikolaevskoe
Образец / Sample | M1554/729.8 | [8 empty] | М-7/16 |  |  | М-6/16 |  |  |  | N-2204/124.8 | N-2204/126
No | 2 | 3 | 4 | 5 | 6 | 7 | 12 | 13 | 15 | 2 | 3 | 15 | 18 | 20 | 25 | 38 | 18 | 23
SIO2 | 23.84 | 24.52 | 24.32 | 23.1 | 23.49 | 23.33 | 23.26 | 23.66 | 23.59 | 26.3 | 25.1 | 26.5 | 26.6 | 27.3 | 28 | 29.8 | 25.29 | 24.28
TIO2
AL2O3 | 21.41 | 20.62 | 22.73 | 20.45 | 22.84 | 22.1 | 21.78 | 23.13 | 23.23 | 20.05 | 19.67 | 19.47 | 19.07 | 18.82 | 21.53 | 22.63 | 23.38 | 21.14
Cr2O3
FEO | 34.84 | 32.15 | 30.47 | 35.94 | 30.83 | 35.4 | 33.02 | 31.04 | 30.33 | 27.91 | 34.19 | 28.54 | 30.94 | 27.91 | 27.08 | 23.38 | 28.6 | 29.34
MNO | 1.3 | 0.72 | 0.56 | 0.74 | 0.53 | 0.67 | 0.56 | 0 | 0.34 | 0.56 | 0.65 | 0.6 |  |  | 0.07 |  | 0.37 | 0.21
MGO | 4.11 | 6.57 | 7.84 | 3.92 | 7.66 | 3.45 | 6.24 | 7.83 | 7.36 | 13.67 | 9.2 | 12.57 | 11.15 | 13.71 | 11.21 | 15.09 | 8.6 | 8.69
CAO | [10 empty] | 0.05 |  |  |  | 0.05 | 0.07 | 0.05 | 0.05
NA2O | [16 empty] | 0.12 | 0.18
K2O | [16 empty] | 0 | 0.21
Сумма / Total | 85.5 | 84.58 | 85.92 | 84.15 | 85.35 | 84.95 | 84.86 | 85.66 | 84.85 | 88.49 | 88.86 | 87.68 | 87.76 | 87.74 | 87.94 | 90.97 | 86.41 | 84.1
Si | 5.584588 | 5.698719 | 5.483996 | 5.521839 | 5.338571 | 5.513292 | 5.392961 | 5.347341 | 5.389817 | 5.591966 | 5.508614 | 5.729645 | 5.813544 | 5.858397 | 6.035212 | 6.048446 | 5.612117 | 5.551152
Ti | 0 | 0 | 0 | 0 | 0 | 0 | 0 | 0 | 0 | 0 | 0 | 0 | 0 | 0 | 0 | 0 | 0 | 0
Al | 5.909793 | 5.646979 | 6.039538 | 5.760177 | 6.116582 | 6.154025 | 5.9504 | 6.159841 | 6.254116 | 5.023355 | 5.086789 | 4.96042 | 4.911122 | 4.758899 | 5.468261 | 5.412312 | 6.113545 | 5.695215
Cr | 0 | 0 | 0 | 0 | 0 | 0 | 0 | 0 | 0 | 0 | 0 | 0 | 0 | 0 | 0 | 0 | 0 | 0
Fe''' | 0 | 0 | 0 | 0 | 0 | 0 | 0 | 0 | 0 | 0 | 0 | 0 | 0 | 0 | 0 | 0 | 0 | 0
Fe'' | 6.81362 | 6.238105 | 5.736156 | 7.172404 | 5.849657 | 6.984164 | 6.3916 | 5.856792 | 5.785399 | 4.954314 | 6.264445 | 5.151702 | 5.645398 | 5.00024 | 4.873018 | 3.961749 | 5.298572 | 5.600276
Mn | 0.2578598 | 0.1416918 | 0.1069244 | 0.1497817 | 0.1019937 | 0.1340684 | 0.1099413 | 0 | 0.06577795 | 0.1008213 | 0.1207918 | 0.1098471 | 0 | 0 | 0.01277579 | 0 | 0.06952404 | 0.04065454
Mg | 1.43414 | 2.274505 | 2.633386 | 1.395798 | 2.593197 | 1.214451 | 2.155098 | 2.636026 | 2.50489 | 4.329544 | 3.007608 | 4.048386 | 3.629936 | 4.382464 | 3.599191 | 4.562277 | 2.842766 | 2.959505
Ca | 0 | 0 | 0 | 0 | 0 | 0 | 0 | 0 | 0 | 0 | 0.01175211 | 0 | 0 | 0 | 0.01154202 | 0.01521609 | 0.01188298 | 0.01224283
Na | 0 | 0 | 0 | 0 | 0 | 0 | 0 | 0 | 0 | 0 | 0 | 0 | 0 | 0 | 0 | 0 | 0.05159205 | 0.07973162
K | 0 | 0 | 0 | 0 | 0 | 0 | 0 | 0 | 0 | 0 | 0 | 0 | 0 | 0 | 0 | 0 | 0 | 0.0612235
R2+ | 4.25281 | 4.327151 | 4.238233 | 4.358992 | 4.272424 | 4.166342 | 4.328319 | 4.246409 | 4.178034 | 4.692339 | 4.696423 | 4.654967 | 4.637667 | 4.691352 | 4.242493 | 4.262013 | 4.105431 | 4.300218
R3+ | 1.74719 | 1.672849 | 1.761767 | 1.641008 | 1.727576 | 1.833658 | 1.671681 | 1.753591 | 1.821966 | 1.307661 | 1.297701 | 1.345033 | 1.362333 | 1.308648 | 1.751736 | 1.730379 | 1.862831 | 1.623183
Общее Fe / Total Fe | 6.81362 | 6.238105 | 5.736156 | 7.172404 | 5.849657 | 6.984164 | 6.3916 | 5.856792 | 5.785399 | 4.954314 | 6.264445 | 5.151702 | 5.645398 | 5.00024 | 4.873018 | 3.961749 | 5.298572 | 5.600276
Al(IV) | 2.415412 | 2.301281 | 2.516004 | 2.478161 | 2.661429 | 2.486708 | 2.607039 | 2.652659 | 2.610183 | 2.408034 | 2.491386 | 2.270355 | 2.186456 | 2.141603 | 1.964788 | 1.951554 | 2.387883 | 2.448848
Al(VI) | 3.49438 | 3.345698 | 3.523534 | 3.282016 | 3.455152 | 3.667316 | 3.343361 | 3.507182 | 3.643933 | 2.615321 | 2.595403 | 2.690065 | 2.724666 | 2.617295 | 3.503473 | 3.460758 | 3.725662 | 3.246367
Si/Al | 0.9449719 | 1.009163 | 0.9080159 | 0.9586233 | 0.872803 | 0.895884 | 0.9063191 | 0.8680973 | 0.8618031 | 1.113194 | 1.082926 | 1.155072 | 1.183751 | 1.23104 | 1.10368 | 1.117535 | 0.9179809 | 0.9747046
X(Fe) | 0.8313891 | 0.7371821 | 0.6893298 | 0.8398944 | 0.6965192 | 0.8542545 | 0.7510468 | 0.689617 | 0.700231 | 0.5386583 | 0.679798 | 0.5651542 | 0.6086463 | 0.532921 | 0.5758165 | 0.4647744 | 0.6537798 | 0.655889
X(Mg) | 0.1686109 | 0.2628179 | 0.3106702 | 0.1601056 | 0.3034808 | 0.1457455 | 0.2489532 | 0.310383 | 0.299769 | 0.4613417 | 0.320202 | 0.4348458 | 0.3913537 | 0.467079 | 0.4241835 | 0.5352256 | 0.3462202 | 0.344111
T1 | 326.9309 | 308.5571 | 343.125 | 337.0327 | 366.5369 | 338.4087 | 357.7806 | 365.1249 | 358.2869 | 325.7431 | 339.1618 | 303.5784 | 290.0716 | 282.8508 | 254.3856 | 252.255 | 322.499 | 332.3137
T2 | 274.0337 | 261.9358 | 284.6964 | 280.685 | 300.1115 | 281.5911 | 294.3461 | 299.1818 | 294.6794 | 273.2516 | 282.0869 | 258.6576 | 249.7643 | 245.0099 | 226.2675 | 224.8647 | 271.1156 | 277.5779
T3 | 257.89 | 247.5817 | 266.9755 | 263.5575 | 280.1103 | 264.3295 | 275.1977 | 279.3181 | 275.4818 | 257.2236 | 264.752 | 244.7885 | 237.2107 | 233.1596 | 217.1897 | 215.9943 | 255.4036 | 260.91
Примечание
T1 | Cathelineau, M. (1988) Cation site occupancy in chlorite and illites as a function of temperature. Clay Minerals, 23, 471–485.
T2 | Kranidiotis, P. and MacLean, W.H. (1987) Systematics of chlorite alteration at the Phelps Dodge massive sulfide deposits, Matagami Quebec. Economic Geology, 82, 1898–1911.
T3 | Kotelnikov, A.R., Suk, N.I., Kotelnikova, Z.A., Tschekina, T.I. and Kalinin, G.M. (2012) Mineral geothermometers for low-temperature paragenesis. Vestnik Otdelenia nauk o Zemle, 4, NZ9001. https://doi.org/10.2205/2012NZ_ASEMPG.